## PPC
Tipo de Chatarra | Carga | Metalico | No Metal | Rendimiento | % No metal | Precio | kwh/t | consumo | %Mix | Densidad (t/m3) | Volumen (m3) | Volumen 1° | Peso 1° | Volumen 2° | Peso 2° | Volumen 3° | Peso 3° | Volumen 4° | Peso 4° | Volumen 5° | Peso 5° | Necesidad | Tonelaje | 21000 | C | Mn | Si | P | Cr | S | Cu | Ni | Mo |  | C | Mn | Si |  | Fe
LIVIANA | 5.95 | 4.998 | 0.952 | 84% | 16% | 170 | 470 | 79.9 | 17% | 0.32 | 18.59375 | 6.2 | 1.984 | 6.2 | 1.984 | 6.19375 | 1.982 | 0 | 0 |  | 0 | 4036.5 | N° Coladas | 678.4033 | 0.25 | 0.6 | 0.2 | 0.03 | 0.19 | 0.04 | 0.33 | 0.19 | 0.04 | 1cesta | 34.7625 | 76.03 | 22.174 |  | 45.58011
PESADA IMPORTADA | 3.045 | 2.95365 | 0.09135 | 97% | 3% | 220 | 470 | 40.89 | 8.7% | 0.9 | 3.383333 | 3.383333 | 3.045 |  | 0 |  | 0 | 0 | 0 |  | 0 | 2065.738 | Peso Colada | 30.95504 | 0.25 | 0.6 | 0.2 | 0.03 | 0.19 | 0.04 | 0.33 | 0.19 | 0.04
CIZALLA | 14.945 | 13.1516 | 1.7934 | 88% | 12% | 180 | 460 | 196.42 | 42.7% | 0.43 | 34.75581 | 9.2 | 3.956 | 14 | 6.02 | 11.55581 | 4.969 | 0 | 0 |  | 0 | 10138.74 |  |  | 0.25 | 0.6 | 0.2 | 0.03 | 0.19 | 0.04 | 0.33 | 0.19 | 0.04 | 2cesta | 29.064 | 68.144 | 21.038 |  | 139.6697
ALTO RESIDUAL | 0 | 0 | 0 | 98% | 2% | 217 | 450 | 0 |  | 0.7 | 0 |  | 0 |  | 0 |  | 0 |  | 0 |  | 0 | 0 | 21.88398 |  | 0.28 | 1.4 | 0.18 | 0.02 | 0.35 | 0.001 | 0.03 | 0.09 | 0.3 | 3cesta | 17.3775 | 41.706 | 13.902 |  | 33.5417
CHATARRA HARSCO | 0 | 0 | 0 | 85% | 15% | 56 | 510 | 0 |  | 1 | 0 |  | 0 |  | 0 |  | 0 |  | 0 |  | 0 | 0 |  |  | 0.2 | 0.7 | 0.15 | 0.02 | 0.06 | 0.04 | 0.15 | 0.11 | 0.005 | 4cesta | 0 | 0 | 0 |  | 68.75
IMPORTADA SHEADER | 9.03 | 8.6688 | 0.3612 | 96% | 4% | 295 | 430 | 110.94 | 25.8% | 1 | 9.03 | 4 | 4 | 5.03 | 5.03 |  | 0 |  | 0 |  | 0 | 6125.982 |  |  | 0.18 | 0.4 | 0.1 | 0.02 | 0.05 | 0.02 | 0.15 | 0.04 | 0.01 | [5 empty] | 287.5415
ARRABIO | 0 | 0 | 0 | 94% | 6% | 240 | 400 | 0 |  | 3.5 | 0 |  | 0 |  | 0 |  | 0 |  | 0 |  | 0 | 0 |  |  | 3.8 | 0.9 | 0.27 | 0.05 | 0 | 0.025 | 0 | 0 | 0
PESADA | 2.03 | 1.9488 | 0.0812 | 96% | 4% | 205 | 470 | 27.26 | 5.8% | 0.6 | 3.383333 | 3.4 | 2.04 |  | 0 |  | 0 |  | 0 |  | 0 | 1377.159 |  |  | 0.25 | 0.3 | 0.01 | 0.03 | 0.18 | 0.07 | 0.35 | 0.2 | 0.04 | O cesta1 | 46.35 | 22.11782 | 12.67086
| 35 | [6 empty] | 455.41 | 100% | 0.60911 | 69.14623 | 26.18333 | 15.025 | 25.23 | 13.034 | 17.74956 | 6.951 | 0 | 0 | 0 | 0 | 23744.12 | 35.01 | [10 empty] | O cesta2 | 38.752 | 19.82371 | 12.02171
Total | 35 | 31.72085 | 1.77086 |  | Costo MP | 238.4859 | 238.4859 | 81.25% |  |  | Cesta | 26.6 |  | 26.6 |  | 26.6 |  | 26.6 |  | 26.6 |  |  |  |  | 0.23194 | 0.531 | 0.16318 | 0.02742 | 0.1533 | 0.03658 | 0.28472 | 0.15188 | 0.03226 | O cesta3 | 23.17 | 12.13265 | 7.944
|  | 89.79% |  |  | Ferros | 18 | 18 |  |  | 15.349572 | Volumen restante Horno |  |  | 28.32275 |  | 26.46075 |  | 25.23316 |  |  | 35.01 | 327.0561 | [11 empty] | O cesta4 | 0 | 0 | 0
Ferros |  | 0.34 |  |  | Operacio | 150 | 137.069 | 3975000 |  |  | Volumen Ocupado |  | 8.257724 |  | 10.11972 |  | 11.11272 |  | 11.11272 | [7 empty] | 57.113 | [11 empty] | O2 lanza
Gases |  |  | 1.50829 |  | C.T. | 406.4859 | 393.5548 |  |  |  | Densidad cesta |  | 0.5738383 |  | 0.5166072 |  | 0.3916153 |  | #DIV/0! | [12 empty] | Si | 28 |  | 32.41259 | 15.46701 | 8.860739 | 56.74033 | 70
|  | 31.57993725 | Rcc | 98.5% |  | 273.2 |  | 26500 |  |  | Energía kwh |  | 6862.19 |  | 5864.58 |  | 3217.28 |  | 0 |  |  |  | 246000 | [8 empty] | O | 16 |  | 237.0993 | 13.86273 | 8.406793 | 259.3688 | 300
Hoot Heel | 6 | t | Rhe | 89.79% |  | 160 |  | 29000 |  |  | Volumen necesario |  | 20.46 |  | 25.23 |  | 17.74956 |  | #DIV/0! | [15 empty] | 16.2028 | 8.484374 | 5.555245 | 30.24242 | 40
VOLUMEN UTIL HORNO | 30 | m3 | Aceria | 88.44% | 30.95504 | 433.2 |  |  |  |  | Peso a fundir |  | 11.74073 |  | 13.034 |  | 8.593134 |  | 1.642134 | [15 empty] | 0 | 0 | 0 | 0 | 20
VOLUMEN UTIL CESTA | 28 | m3 | [8 empty] | Energia necesaria |  | 4356.549 |  | 4764.706 |  | 3231.412 |  | #DIV/0! |  | 16989.35 |  |  |  | Si | ´+ | 2O | ´= | SiO2 |  | 122.385
Rendimiento | 87% | % | [8 empty] | Energía Química |  | 90 |  | 100 |  | 110 |  | 130 |  | 430 |  |  |  | 28 |  |  |  | 60 | [5 empty] | 0.1053409
[11 empty] | Energía Eléctrica |  | 199.9533 |  | 265.5597 |  | 354.8845 |  | #DIV/0! |  | 55.41 | 1939.35 | 25%
Potencia Promedio
PQ Importada | 520 | [21 empty] | 35% |  |  | Total SiO2 |  | 690.685374
GAP | 113.5141 | [12 empty] | 0.9533333 | [8 empty] | 0%
Energía para fundir el Mix de Chatarra
|  |  |  | Chatarra | 455.41 | KWh/t | [16 empty] | 25%
570 |  |  |  | Escoria | 30 | KWh/t | [16 empty] | 0%
|  |  |  | Total | 485.41 | KWh/t | 16989.35 | KWh |  |  |  |  | Chatarra | 455.41 | [8 empty] | 15%
[13 empty] | Escoria | 20
|  |  | Energía Química |  | 3800 | KWh | 108.5714 | KWh/t |  |  |  |  | Total | 475.41 |  | 16639.35
|  |  | Energía Eléctrica |  | 13189.35 | KWh | 376.8386 | KWh/t
[13 empty] | Química | 110 |  | 3850 | 124.3739
|  |  |  | Potencia media |  | MVA | 29.5 | [5 empty] | Eléctrica | 365.41 | KWh | 12789.35 | 413.1589
[5 empty] | Pon | (min) | 26.8258 | [5 empty] | Potencia media |  | MVA | 29
[5 empty] | Poff | (min) | 11
[5 empty] | TTT | (min) | 37.8258 | [6 empty] | Pon | min | 26.46072
|  |  |  | Productividad (t/h) |  |  | 50.0927
Note on E2: Roberto Carlos Paredes Silva: normal, 0.83
Note on K2: Roberto Carlos Paredes Silva: .36
Note on E4: rparedes: Mezclada con Huachipa sería aparentemen 0 .83. normal es de 0.88
Note on K4: Roberto Carlos Paredes Silva: promedio liviana 0.41, cizalla sola es 0.46
Note on K5: rparedes: Densidad 1.3 normal, sin embargo los recortes son muy grandes y ovalados, lo que reduce la densidad aparente
Note on E6: rparedes: el mix de harsco se considera 70%, puro A, 87%
Note on E7: rparedes: 0.93 REGULAREMENTE, VAMOS A CONsiderar 95% 27.03.17
Note on K9: rparedes: densidad normal 0.6, 075 considerando los tubos de gas que se quiere importar
Note on D11: Roberto Carlos Paredes Silva: Considerando que Liviana y Cizalla, el 50% es organico y 10% fragmentada y Pesada

## Inventario
Tipo de Chatarra | Precio | Densidad | Inventario | Lifeline | Rendimiento
LIVIANA | 170 | 0.32 | 20000 | 0.1 | 0.84
PESADA IMPORTADA | 220 | 0.9 | 5000 | 0.1 | 0.97
CIZALLA | 180 | 0.43 | 18000 | 0.1 | 0.88
ALTO RESIDUAL | 217 | 0.7 | 2000 | 0.1 | 0.98
CHATARRA HARSCO | 56 | 1 | 7000 | 0.1 | 0.85
IMPORTADA SHEADER | 295 | 1 | 5000 | 0.1 | 0.96
ARRABIO | 240 | 3.5 | 1200 | 0.1 | 0.94
PESADA | 205 | 0.6 | 7000 | 0.1 | 0.96

## Composicion
Tipo de Chatarra | C | Mn | Si | P | Cr | S | Cu | Ni | Mo
LIVIANA | 0.25 | 0.6 | 0.2 | 0.03 | 0.19 | 0.04 | 0.33 | 0.19 | 0.04
PESADA IMPORTADA | 0.25 | 0.6 | 0.2 | 0.03 | 0.19 | 0.04 | 0.33 | 0.19 | 0.04
CIZALLA | 0.25 | 0.6 | 0.2 | 0.03 | 0.19 | 0.04 | 0.33 | 0.19 | 0.04
ALTO RESIDUAL | 0.28 | 1.4 | 0.18 | 0.02 | 0.35 | 0.001 | 0.03 | 0.09 | 0.3
CHATARRA HARSCO | 0.2 | 0.7 | 0.15 | 0.02 | 0.06 | 0.04 | 0.15 | 0.11 | 0.005
IMPORTADA SHEADER | 0.18 | 0.4 | 0.1 | 0.02 | 0.05 | 0.02 | 0.15 | 0.04 | 0.01
ARRABIO | 3.8 | 0.9 | 0.27 | 0.05 | 0 | 0.025 | 0 | 0 | 0
PESADA | 0.25 | 0.3 | 0.01 | 0.03 | 0.18 | 0.07 | 0.35 | 0.2 | 0.04

## Horno Eléctrico
Tipo de Chatarra | Carga | Metalico | Tierra | Rendimiento | % No metal | Precio | %Mix |  |  |  | Residuo | 4757.447 | Porcentaje |  | C/S |  | Peso Colada | Rendimiento |  |  |  |  | FeO | Y1 | Y2 | Y3 | Y4 | Y5 | Y6 | Y7 | Y8 | Y9
LIVIANA | 5.78 | 4.8552 | 0.9248 | 84% | 16% | 170 | 17% |  |  |  | CaO | 942.585446 | CaO | 26.86% | 1.658604 |  | 31.14071 | 91.59% |  |  |  |  | 0 | 0 | 16.99966
PESADA IMPORTADA | 2.958 | 2.86926 | 0.08874 | 97% | 3% | 220 | 8.7% |  |  |  | SiO2 | 568.300374 | SiO2 | 16.2% | [8 empty] | 1 | 0.8630137 | 16.69831
CIZALLA | 14.518 | 12.77584 | 1.74216 | 88% | 12% | 180 | 42.7% |  |  |  | Al2O3 | 176.8362 | Al2O3 | 5.039% | T° Liquidus |  | Rend CC3 | 98.5% |  |  |  |  | 2 | 1.726027 | 16.39697
ALTO RESIDUAL | 0 | 0 | 0 | 98% | 2% | 217 | 0% |  |  |  | MgO | 245.938308 | MgO | 7.009% | 1349.544 |  | 30.6736 | 90.22% |  |  |  |  | 3 | 2.589041 | 16.09562
CHATARRA HARSCO | 0 | 0 | 0 | 85% | 15% | 56 | 0% |  |  |  | MnO | 200.3344 | MnO | 5.709% | [8 empty] | 4 | 3.452055 | 15.79427
IMPORTADA SHEADER | 8.772 | 8.42112 | 0.35088 | 96% | 4% | 300 | 25.8% |  |  |  | FeO | 1005.16192 | FeO | 28.65% | B3 |  | Consumo O | 1291.095 | 41.46005 |  |  |  | 5 | 4.315068 | 15.49293
ARRABIO | 0 | 0 | 0 | 94% | 6% | 30.94 | 0% |  |  |  | P2O5 | 19.84751 | P2O5 | 0.5656% | 1.264983 | [7 empty] | 6 | 5.178082 | 15.19158
PESADA | 1.972 | 1.89312 | 0.07888 | 96% | 4% | 190 | 5.8% |  | Ratio (kg/t) |  | Otros | 350 | Otros | 9.974% |  |  | O2 inyectado | 1000 | 32.60132 |  |  |  | 7 | 6.041096 | 14.89023
[9 empty] | 114.3982 |  | Escoria | 3509.004 | [10 empty] | 8 | 6.90411 | 14.58889
[9 empty] | 16.30066 |  | Polvos | 500 |  | Consumo | Desgaste |  | Diferencia | -291.0955 | -415.8008 | -415800.8 |  |  | 9 | 7.767123 | 14.28754
[14 empty] | Refractario | Día | [7 empty] | 10 | 8.630137 | 13.98619
| 34 | [10 empty] | MgO necesario: | 11.23% | 148.1165 | 2399.488 |  | ppmO | -6676.16 |  |  |  |  | 11 | 9.493151 | 13.68485 |  |  |  | 12.69565 |  | 12.7
Total | 34 | 31.6783984 | 3.18546 |  | Costo MP | 232.9067 | [16 empty] | 12 | 10.35616 | 13.3835 |  |  |  | 10.95652 |  | 13.35
|  | 31.04483 | [6 empty] | Energía | [13 empty] | 13 | 11.21918 | 13.08215 |  |  |  | 9.217391 | 14 | 14
Impurezas | 3185.46 | [7 empty] | kWh | [12 empty] | 1.4284 | 14 | 12.08219 | 12.78081 |  |  |  | 7.478261 | 14
Contenido de SiO2 | 424.915374 |  |  | 56 |  | 16 |  | 72 | [12 empty] | Nm3 |  | 14.6 | 12.6 | 12.6 | 12.6 | 12.6 |  | 6.434783 | 14
Contenido de Al2O3 | 122.247306 |  | Oxidación Fe | Fe | + | O | = | FeO | [14 empty] | 15 |  |  | 11.68148 | 12.57327 |  | 5.7 | 14
Contenido de CaO | 340.585446 |  |  | 311.1111 |  | 88.88889 |  | 400 | [12 empty] | kg |  | 16 |  |  | 9.385185 | 12.50644 |  | 4 | 14
Contenido de MgO | 65.938308 |  |  |  |  | 62.22969 | [16 empty] | 17 |  |  | 7.088889 | 12.4396 | 14 | 3 | 14
Contenido de MnO | 28.34784 | [21 empty] | 17.3 |  |  | 6.4 | 12.41955 | 13.97868 | 2.85
Contenido de S | 0 |  | Oxidación Carbon | 12 |  | 32 |  | 44 | [14 empty] | 18 |  |  | 5.777778 | 12.37277 | 13.92895 | 2.5
Contenido de P2O5 | 16.38069 |  |  | C | + | O2 | = | CO2 |  |  | C.Q. | Inicial | Final | [9 empty] | 19 |  |  | 4.888889 | 12.30594 | 13.85789 | 2
Contenido de FeO | 605.16192 |  | 300 | 300 |  | 800 |  |  |  |  | C | 0.23194 | 0.03 | [9 empty] | 20 |  |  | 4 | 12.23911 | 13.78684 | 1.6923077
| 1603.576884 |  |  |  |  | 560.0672 |  |  |  |  | Mn | 0.531 | 0.06 | [9 empty] | 21 |  |  | 3.692308 | 12.17228 | 13.71579 | 1.3846154
Adición de cal cálcica | 700 | [9 empty] | Si | 0.16318 | 0 | [9 empty] | 22 |  |  | 3.384615 | 12.10545 | 13.64474 | 1.0769231
Adición de cal dolomitica | 0 |  | Antracita Inyección | 12 |  | 16 |  | 28 |  |  | P | 0.02742 | 0.02 | [9 empty] | 23 |  |  | 3.076923 | 12.03861 | 13.57368 | 0.7692308
CaO | 602 |  |  | C | + | FeO | = | CO |  |  | Cr | 0.1533 | 0.12 | [9 empty] | 24 |  |  | 2.769231 | 11.97178 | 13.50263 | 0.4615385
MgO | 0 |  | 320 | 212.16 |  | 282.88 |  |  |  |  | S | 0.03658 | 0.04 | [9 empty] | 25 |  |  | 2.461538 | 11.90495 | 13.43158 | 0.1538462
SiO2 | 21 |  |  |  |  | 198.0398 |  |  |  |  | Cu | 0.28472 | 0.15188 | [9 empty] | 26 |  |  | 2.153846 | 11.83812 | 13.36053
| 623 | [9 empty] | Ni | 0.15188 | 0.03226 | [9 empty] | 27 |  |  | 1.846154 | 11.77129 | 13.28947
Adición de magnesita | 0 |  | Post | 16 |  | 64 |  | 44 |  |  | Mo | 0.03226 | 0 | [9 empty] | 28 |  |  | 1.538462 | 11.70446 | 13.21842
Adición de Briquetas MgO | 300 |  | Combustión | CH4 | + | 2O2 | = | CO2 | [11 empty] | CaO | 37.46% |  | 29 |  |  | 1.230769 | 11.63762 | 13.14737
MgO | 180 |  | 147 | 144.06 |  | 576.24 | [13 empty] | FeO | 39.95% |  | 30 |  |  | 0.9230769 | 11.57079 | 13.07632
CaO | 0 |  |  |  |  | 403.4164 |  | 277.3488 | [11 empty] | SiO2 | 22.59% |  | 31 |  |  | 0.6153846 | 11.50396 | 13.00526
| -180 | [18 empty] | MgO sat | 15% |  | 32 |  |  | 0.3076923 | 11.43713 | 12.93421
Contenido de Mn en Chatarra | 180.54 |  |  | 62 |  | 80 |  | 142 | [14 empty] | 33 |  |  | 0 | 11.3703 | 12.86316
MnO en escoria | 171.9865 |  | Oxidación P | 2P | + | 5O | = | P2O5 | [14 empty] | 34 |  |  |  | 11.30347 | 12.79211
Mn en el Acero | 23.8 | 0.07643% |  | 2.5228 |  | 1.953135 |  | 3.466815 | [14 empty] | 35 |  |  |  | 11.23663 | 12.72105
S(Tierra) en el Acero | 4.96 | 0.01593% |  |  |  | 1.367359 |  |  |  |  | Composición Química de Mix | [11 empty] | 36 |  |  |  | 11.1698 | 12.65
P en el Acero | 1.00912 | 0.003241% | [8 empty] | C | Mn | Si | P | Cr | S | Cu | Ni | Mo |  |  |  | 37 |  |  |  | 11.10297 | 12.57895
|  |  |  | 55 |  | 16 |  | 71 |  |  | 0.23194 | 0.531 | 0.16318 | 0.02742 | 0.1533 | 0.03658 | 0.28472 | 0.15188 | 0.03226 |  |  |  | 38 |  |  |  | 11.03614 | 12.50789
|  |  | OxidacIón Mn | Mn | + | O | = | MnO | [14 empty] | 39 |  |  |  | 10.96931 | 12.43684
|  |  |  | 156.74 |  | 38.75753 |  | 171.9865 |  |  | C | + | 2 O | = | CO2 | [7 empty] | 40 |  |  |  | 10.90248 | 12.36579
[6 empty] | 27.13353 |  |  |  |  | 73.47488 |  | 195.933 |  | 269.4079 | [7 empty] | 41 |  |  |  | 10.83564 | 12.29474
[23 empty] | 42 |  |  |  | 10.76881 | 12.22368
|  |  |  | 28 |  | 32 |  | 60 |  |  | Mn | + | O | = | MnO | [7 empty] | 43 |  |  |  | 10.70198 | 12.15263
|  |  | OxidacIón Si | Si | + | 2O | = | SiO2 |  |  | 136.5339 |  | 39.71895 |  | 176.2528 | [7 empty] | 44 |  |  |  | 10.63515 | 12.08158
|  |  |  | 57.113 |  | 55.4812 |  | 122.385 | [14 empty] | 45 |  |  |  | 10.56832 | 12.01053
[6 empty] | 38.8415 |  |  |  |  | Si | + | 2 O | = | SiO2 | [7 empty] | 46 |  |  |  | 10.50149 | 11.93947
[11 empty] | 51.69281 |  | 59.0775 |  | 110.7703 | [7 empty] | 47 |  |  |  | 10.43465 | 11.86842
|  |  |  | 54 |  | 48 |  | 102 | [14 empty] | 48 |  |  |  | 10.36782 | 11.79737
|  |  | OxidacIón Al | 2Al | + | 3O | = | Al2O3 | [14 empty] | 49 |  |  |  | 10.30099 | 11.72632
|  |  |  | 34 |  | 25.68889 |  | 54.58889 | [14 empty] | 50 |  |  |  | 10.23416 | 11.65526
[6 empty] | 17.98438 | [16 empty] | 51 |  |  |  | 10.16733 | 11.58421
[23 empty] | 52 |  |  |  | 10.1005 | 11.51316
[23 empty] | 53 |  |  |  | 10.03366 | 11.44211
[23 empty] | 54 |  |  |  | 9.966832 | 11.37105
[23 empty] | 55 |  |  |  | 9.9 | 11.3
[23 empty] | 28.64522 | [8 empty] | 7.008778
Tipo de Chatarra | Tierra | Fe metal | CaO | MgO | Al2O3 | SiO2 | MnO | P2O5 | FeO | S | PPC
LIVIANA | 924.8 | 258.944 | 94.97696 | 17.94112 | 33.01536 | 113.10304 | 8.13824 | 4.53152 | 184.96 | 0 | 0
COMPACTADA | 88.74 | 24.8472 | 9.113598 | 1.721556 | 3.168018 | 10.852902 | 0.780912 | 0.434826 | 17.748 | 0 | 0
CIZALLADA | 1742.16 | 487.8048 | 178.919832 | 33.797904 | 62.195112 | 213.066168 | 15.331008 | 8.536584 | 348.432 | 0 | 0
ALTO RESIDUAL | 0 | 0 | 0 | 0 | 0 | 0 | 0 | 0 | 0 | 0 | 0
CHATARRA HARSO | 0 | 0 | 0 | 0 | 0 | 0 | 0 | 0 | 0 | 0 | 0
IMPORTADA SHEADER | 350.88 | 70.176 | 49.47408 | 10.947456 | 21.0528 | 78.24624 | 3.403536 | 2.491248 | 38.24592 | 0 | 0
ARRABIO | 0 | 0 | 0 | 0 | 0 | 0 | 0 | 0 | 0 | 0 | 0
PESADA | 78.88 | 22.0864 | 8.100976 | 1.530272 | 2.816016 | 9.647024 | 0.694144 | 0.386512 | 15.776 | 0 | 0
Total tierra | 3185.46 | 863.8584 | 340.585446 | 65.938308 | 122.247306 | 424.915374 | 28.34784 | 16.38069 | 605.16192 | 0 | 0
Analisis de tierra | BOX1 | BOX2 | BOX3 | BOX4 | BOX5 |  | BOX 1 (HARSCO) |  |  |  |  | BOX 2 (CIZALLA) |  |  |  | BOX 5 (DIRECTA)
Componente | HARSCO | Cizallada | Oxicorte | Fragmentada | Liviana
Compactada
Fe metal |  | 28 | 28 | 20 | 28
CaO | 14.91 | 10.27 | 10.27 | 14.1 | 10.27
MgO | 3.87 | 1.94 | 1.94 | 3.12 | 1.94
Al2O3 | 6.15 | 3.57 | 3.57 | 6 | 3.57
SiO2 | 27.22 | 12.23 | 12.23 | 22.3 | 12.23
MnO | 1.62 | 0.88 | 0.88 | 0.97 | 0.88
P2O5 | 0.16 | 0.49 | 0.49 | 0.71 | 0.49
FeO | 10.35 | 20 | 20 | 10.9 | 20
S
P/C | [6 empty] | BOX 3 (COMPACTADA Y OXICORTE) |  |  |  |  | BOX 4 (FRAGMENTADA)
| 0.547759 | 0.8397383 | 0.8397383 | 0.632287 | 0.8397383
|  | %Mix |  | 34
Consumo Liviana | 6.84 | 17% | 5.95 | 2.023
Consumo Pesada | 2.088 | 5.8% | 2.03 | 0.6902
Consumo Oxicorte | 2.664 | 0% | 0 | 0
Consumo Cizalla | 14.04 | 42.7% | 14.945 | 5.0813
Consumo Fragmentada (Imp.) | 7.2 | 25.8% | 9.03 | 3.0702
Consumo Compactada | 2.52 | 8.7% | 3.045 | 1.0353
CONSUMO - ARRABIO | 0 | 0% | 0 | 0
CONSUMO - Tipo A | 0.468 | 0% | 0 | 0
CONSUMO - Tipo AG/AP | 0 | 0% |  | 0
CONSUMO - Tipo B | 0.108 | 0% |  | 0
SUB TOTAL | 35.928 |  | 35
|  | liva | 3222.42 | 0.03367619
|  | pesa | 26770.382 | 0.2797663
|  | compaq | 1584.365 | 0.01655755
|  |  | 31577.167 | 0.33
L
MW + L
C2S
+
L
C2S
+
MW
+
L
Note on A26: Cal cálcica sider: 80%CaO Cal cálcica Imp: 85% CaO
Note on A27: Cal dolomitica sider: 58% CaO y 23% MgO Cal cálcica Importada: 55% CaO y 32% MgO
Note on D38: RPAREDES: Oxidación del 30% P
Note on D43: RPAREDES: OXIDACIÓN DEL 85% del Mn

## Horno Cuchara
Adiciones en el sangrado |  |  | O en Acero | -667.616 | ppmO |  | O HC | 136.2041 | -803820.1 | EscoriaInicial | 400.1175 | Porcentaje |  | C/S
FeSiMn | 280 | kg |  |  |  |  | ppmO | -25812.52 |  | CaO | 160.5857 | CaO | 40.13% | 1.261609
FeSi75 | 0 | kg | [7 empty] | SiO2 | 127.2865 | SiO2 | 31.81%
Carburante | 100 | kg | [7 empty] | Al2O3 | 15.11849 | Al2O3 | 3.779% | T° Liquidus
Olivina | 80 | kg | [7 empty] | MgO | 57.02633 | MgO | 14.25% | 1352.203
Calcica | 100 | kg | [7 empty] | MnO | 41.34491 | MnO | 10.33%
|  |  | Antracita Inyección | 12 |  | 16 |  | 28 |  | FeO | 30 | FeO | 7.498% | B3
Adiciones en HC |  |  |  | C | + | O | = | CO |  | P2O5 | 1.696849 | P2O5 | 0.4241% | 1.127669
FeSiMn | 30 |  |  | 74.7 |  | 99.6 |  |  |  | CaF2 | 20 | Otros | 4.999%
FeSi75 | 20 |  |  |  |  | 69.72837 |  |  |  |  | 453.0588
Carburante | 120
Calcica | 0 |  |  | 55 |  | 16 |  | 71 |  |  | MgO necesario: | 15.6%
CaF2 | 20 |  | OxidacIón Mn | Mn | + | O | = | MnO
CaC2 | 20 |  |  | 18.76 |  | 5.457455 |  | 24.21745 |  | Escoriafinal | 371.113 | Porcentaje |  | C/S
[6 empty] | 3.820677 |  |  |  | CaO | 171.0857 | CaO | 42.76% | 1.3441
[10 empty] | SiO2 | 127.2865 | SiO2 | 31.81%
Escoria | 300 |  |  | 28 |  | 32 |  | 60 |  | Al2O3 | 15.11849 | Al2O3 | 3.779% | T° Liquidus
CaO | 80.58572 |  | OxidacIón Si | Si | + | 2O | = | SiO2 |  | MgO | 57.02633 | MgO | 14.25% | 1352.621
SiO2 | 48.58647 |  |  | 25.2 |  | 24.48 |  | 45.9 |  | MnO | 1.240347 | MnO | 0.31%
Al2O3 | 15.11849 |  |  |  |  | 17.13806 |  |  |  | FeO | -0.6443425 | FeO | -0.161% | B3
MgO | 21.02633 | [8 empty] | P2O5 | 0 | P2O5 | 0% | 1.201403
MnO | 17.12746 |  |  | 56 |  | 16 |  | 72 |  | CaF2 | 0 | Otros | 0%
FeO | 85.93566 |  | Oxidación Fe | Fe | + | O | = | FeO
P2O5 | 1.696849 |  |  | 23.33333 |  | 6.666667 |  | 30
Otros | 29.92302 |  |  |  |  | 4.667227
|  |  |  | 55 |  | 16 |  | 71
|  |  | Reducción Mn | Mn | + | O | = | MnO
|  |  |  | 32.02775 |  | 9.317163 |  | 41.34491
6.522797
|  |  |  | 56 |  | 16 |  | 72
|  |  | Reducción Fe | Fe | + | O | = | FeO
|  |  |  | 67.34 |  | 19.24 |  | 86.58
13.46962
|  |  | 64 |  | 216 |  | 56 |  | 56 |  | 168
|  |  | CaC2 | + | 3 FeO | = | CaO | + | 2 CO | + | 3 Fe
|  |  | 12 |  | 40.5 |  | 10.5 |  | 10.5 |  | 31.5
|  |  | 28 |  | 144 |  | 60 |  | 112
|  |  | Si | + | 2 FeO | = | SiO2 | + | 2 Fe
|  |  | 8.96 |  | 46.08 |  | 19.2 |  | 35.84
|  |  | 55 |  | 72 |  | 71 |  | 56
|  |  | Mn | + | FeO | = | MnO | + | Fe
Note on D14: RPAREDES: OXIDACIÓN DEL 85% del Mn
Note on D29: RPAREDES: OXIDACIÓN DEL 85% del Mn

## Hoja3
Tipo de Chatarra | Carga | Metalico | Tierra | Rendimiento | % tierra | Costo |  | Escoria | 3935 | Porcentaje | C/S
CIZALLADA | 16 | 14.88 | 1.12 | 93% | 7% | 330 |  | CaO | 930.5 | 23.65% | 1.315194
LIVIANA | 0 | 0 | 0 | 0% | 10% | 280 |  | SiO2 | 707.5 | 17.98%
FABRICA | 0 | 0 | 0 | 0% | 0% | 290 |  | Al2O3 | 150.75 | 3.831% | B3
LACTEO | 1 | 0.93 | 0.07 | 93% | 7% | 280 |  | MgO | 443.5 | 11.27% | 1.084183
OXICORTE | 5 | 4.75 | 0.25 | 95% | 5% | 310 |  | MnO | 227.6959 | 5.786%
PAQUETE COMPACTADO | 0 | 0 | 0 | 0% | 7% | 290 |  | FeO | 1070 | 27.19%
PESADA ENVIO DIRECTO | 0 | 0 | 0 | 0% | 5% | 280 |  | Otros | 397.8541 | 10.11%
MULTI AG | 2 | 1.7 | 0.3 | 85% | 15% | 40 |  |  | 3927.8
MULTI AP | 1 | 0.85 | 0.15 | 85% | 15% | 40
MULTI B | 1 | 0.8 | 0.2 | 80% | 20% | 40 |  | MgO necesario: | 14.82%
IMPORTADA | 4 | 3.84 | 0.16 | 96% | 4% | 480 |  | Azufre | 0.05477477
[12 empty] | Peso Colada |  | Rendimiento
Total | 30 | 27.75 | 2.25 | 6.27 | Costo MP | 334.8786 |  | Temperatura líquidus de la escoria: |  | 1350.974 |  | 27.44278 |  | 91.48%
Tierra | 1935 | Contenido Mn en chatarra | 0.6%
Contenido de SiO2 | 652.5 | 166.5 |  | 112 |  | 32 |  | 144
Contenido de S | 7.2 | Contenido de Mn en Acero | 0.09% | 2Fe |  | O2 |  | 2FeO
Contenido de CaO | 292.5 | 24.975 |  | 622.2222 |  | 177.7778 |  | 800 |  |  | O2 total | 839.3008 |  |  | 2.667%
Contenido de FeO | 270 |  |  |  |  | 124.4594
Contenido MgO | 112.5 | [9 empty] | Adición real | 847.6938
Contenido Al2O3 | 150.75 |  | Antracita Cesta | 24 |  | 32 |  | 56
Contenido MnO | 227.6959 |  |  | 2C |  | O2 |  | 2CO |  |  | Diferencia | 8.393008 | 11.98857 | 11988.57
Aporte de Fe | 315 |  | 500 | 331.5 |  | 442
| 1713.146 |  |  |  |  | 309.4371 |  |  |  |  | ppmO | 436.8571
Adición de cal cálcica | 0
Adición de cal dolomitica | 1100
CaO | 638 |  | Antracita Inyección | 24 |  | 32 |  | 56
MgO | 253 |  |  | 2C |  | O2 |  | 2CO
SiO2 | 55 |  | 500 | 331.5 |  | 442
| 946 |  |  |  |  | 309.4371
Adición de magnesita | 100
MgO | 78 | [14 empty] | CaO | 34.36%
[16 empty] | FeO | 39.51%
Mn | MnO | [14 empty] | SiO2 | 26.13%
141.525 | 182.6959 | [14 empty] | MgO sat | 15%
O
28.8231
Adiciòn CaO | 686.25
Adiciòn de Cal | 1143.75
Contenido de MgO de Cal | 263.0625
MgO Faltante
Temperatura de líquidus de escoria es de 1500 °C, y temperatura de fin de fusión es 1640 °C
La escoria es completamente líquida y agresiva
LIVIANA | 10 |  | CIZALLADA | 7
FABRICA | 2 |  | LIVIANA | 10
FIERRO FUNDIDO | 0 |  | FABRICA | 2
HOJALATA | 0 |  | LACTEO | 1
LACTEO | 1 |  | OXICORTE | 4
FRAGMENTADA | 7 |  | PAQUETE COMPACTADO | 1
OXICORTE | 4 |  | PESADA ENVIO DIRECTO | 4
PAQUETE COMPACTADO | 1 |  | MULTI AG | 5
PESADA ENVIO DIRECTO | 3 |  | MULTI AP
VIRUTA | 0 |  | MULTI B
TOCHOS/BOLAS | 1 |  | MULTI C
| 29 |  |  | 34
MULTI A FONDOS | 0
MULTI A TUNDISH | 0
MULTI AG | 5
LIVIANA | 9030 | 7765.8 | 1264.2 | 86% | 14% | 322.21
COMPACTADA | 3560 | 3061.6 | 498.4 | 86% | 14% | 322.21
CIZALLADA | 11930 | 10474.54 | 1455.46 | 87.8% | 12.2% | 432.2
OXICORTE | 2630 | 2406.45 | 223.55 | 91.5% | 8.5% | 423.09
CHATARRA TIPO A | 1750 | 1452.5 | 297.5 | 83% | 17% | 46.07
CHATARRA TIPO AG | 0 | 0 | 0 | 83% | 17% | 43.32
CHATARRA TIPO B | 0 | 0 | 0 | 78% | 22% | 30.94
CHATARRA TIPO C | 0 | 0 | 0 | 78% | 22% | 16.46
IMPORTADA SHEADER | 8080 | 7514.4 | 565.6 | 93% | 7% | 475.87
ARRABIO SOLIDO | 0 | 0 | 0 | 91% | 9% | 482.76
PESADA | 600 | 528 | 72 | 88% | 12% | 322.21
| 37580 | 33203.29 |  |  |  |  | 88.35%
|  | 32700 |  |  |  |  | 87.01%
|  | 30600 |  |  |  |  | 93.58%
Note on A26: Cal cálcica sider: 80%CaO Cal cálcica Imp: 85% CaO
Note on A27: Cal dolomitica sider: 58% CaO y 23% MgO Cal cálcica Importada: 55% CaO y 32% MgO
Note on A41: R. Paredes: Para Obtener una Basicidad de 1.5

## Hoja2
Tipo de Chatarra | Carga | Metalico | Tierra | Rendimiento | % No metal | Precio | %Mix |  |  |  | Residuo | 4564.525 | Porcentaje |  | C/S |  | Peso Colada | Rendimiento |  |  |  |  | FeO | Y1 | Y2 | Y3 | Y4 | Y5 | Y6 | Y7 | Y8 | Y9
LIVIANA | 5.61 | 4.7124 | 0.8976 | 84% | 16% | 170 | 17% |  |  |  | CaO | 917.879147 | CaO | 27.19% | 1.67564 |  | 30.13663 | 91.32% |  |  |  |  | 0 | 0 | 16.99966
PESADA IMPORTADA | 2.871 | 2.78487 | 0.08613 | 97% | 3% | 220 | 8.7% |  |  |  | SiO2 | 547.7783 | SiO2 | 16.23% | [8 empty] | 1 | 0.8630137 | 16.69831
CIZALLA | 14.091 | 12.40008 | 1.69092 | 88% | 12% | 180 | 42.7% |  |  |  | Al2O3 | 174.1212 | Al2O3 | 5.157% | T° Liquidus |  | Rend CC3 | 98.5% |  |  |  |  | 2 | 1.726027 | 16.39697
ALTO RESIDUAL | 0 | 0 | 0 | 98% | 2% | 217 | 0% |  |  |  | MgO | 188.030754 | MgO | 5.569% | 1348.998 |  | 29.68458 | 89.95% |  |  |  |  | 3 | 2.589041 | 16.09562
CHATARRA HARSCO | 0 | 0 | 0 | 85% | 15% | 56 | 0% |  |  |  | MnO | 203.0489 | MnO | 6.014% | [8 empty] | 4 | 3.452055 | 15.79427
IMPORTADA SHEADER | 8.514 | 8.17344 | 0.34056 | 96% | 4% | 43.32 | 25.8% |  |  |  | FeO | 978.10192 | FeO | 28.97% | B3 |  | Consumo O | 1279.266 | 42.44888 |  |  |  | 5 | 4.315068 | 15.49293
ARRABIO | 0 | 0 | 0 | 94% | 6% | 30.94 | 0% |  |  |  | P2O5 | 17.13803 | P2O5 | 0.5076% | 1.271478 | [7 empty] | 6 | 5.178082 | 15.19158
PESADA | 1.914 | 1.83744 | 0.07656 | 96% | 4% | 16.46 | 5.8% |  | Ratio (kg/t) |  | Otros | 350 | Otros | 10.37% |  |  | O2 inyectado | 1000 | 33.68752 |  |  |  | 7 | 6.041096 | 14.89023
[9 empty] | 113.7324 |  | Escoria | 3376.098 | [10 empty] | 8 | 6.90411 | 14.58889
[9 empty] | 16.84376 |  | Polvos | 500 |  | Consumo | Desgaste |  | Diferencia | -279.2662 | -398.9038 | -398903.8 |  |  | 9 | 7.767123 | 14.28754
[14 empty] | Refractario | Día | [7 empty] | 10 | 8.630137 | 13.98619
| 33 | [10 empty] | MgO necesario: | 11.1% | 186.7656 | 3025.603 |  | ppmO | -6618.254 |  |  |  |  | 11 | 9.493151 | 13.68485 |  |  |  | 12.69565 |  | 12.7
Total | 33 | 30.657132 | 3.09177 |  | Costo MP | 150.051 | [16 empty] | 12 | 10.35616 | 13.3835 |  |  |  | 10.95652 |  | 13.35
[9 empty] | Energía | [13 empty] | 13 | 11.21918 | 13.08215 |  |  |  | 9.217391 | 14 | 14
Impurezas | 3091.77 | [7 empty] | kWh | [12 empty] | 1.4284 | 14 | 12.08219 | 12.78081 |  |  |  | 7.478261 | 14
Contenido de SiO2 | 440.649759 |  |  | 56 |  | 16 |  | 72 | [12 empty] | Nm3 |  | 14.6 | 12.6 | 12.6 | 12.6 | 12.6 |  | 6.434783 | 14
Contenido de Al2O3 | 121.137885 |  | Oxidación Fe | Fe | + | O | = | FeO | [14 empty] | 15 |  |  | 11.68148 | 12.57327 |  | 5.7 | 14
Contenido de CaO | 336.879147 |  |  | 311.1111 |  | 88.88889 |  | 400 | [12 empty] | kg |  | 16 |  |  | 9.385185 | 12.50644 |  | 4 | 14
Contenido de MgO | 68.030754 |  |  |  |  | 62.22969 | [16 empty] | 17 |  |  | 7.088889 | 12.4396 | 14 | 3 | 14
Contenido de MnO | 30.294264 | [21 empty] | 17.3 |  |  | 6.4 | 12.41955 | 13.97868 | 2.85
Contenido de S | 0 |  | Oxidación Carbon | 12 |  | 32 |  | 44 | [14 empty] | 18 |  |  | 5.777778 | 12.37277 | 13.92895 | 2.5
Contenido de P2O5 | 13.773177 |  |  | C | + | O2 | = | CO2 |  |  | C.Q. | Inicial | Final | [9 empty] | 19 |  |  | 4.888889 | 12.30594 | 13.85789 | 2
Contenido de FeO | 578.10192 |  | 300 | 300 |  | 800 |  |  |  |  | C | 0.23194 | 0.03 | [9 empty] | 20 |  |  | 4 | 12.23911 | 13.78684 | 1.6923077
| 1588.866906 |  |  |  |  | 560.0672 |  |  |  |  | Mn | 0.531 | 0.06 | [9 empty] | 21 |  |  | 3.692308 | 12.17228 | 13.71579 | 1.3846154
Adición de cal cálcica | 700 | [9 empty] | Si | 0.16318 | 0 | [9 empty] | 22 |  |  | 3.384615 | 12.10545 | 13.64474 | 1.0769231
Adición de cal dolomitica | 0 |  | Antracita Inyección | 12 |  | 16 |  | 28 |  |  | P | 0.02742 | 0.02 | [9 empty] | 23 |  |  | 3.076923 | 12.03861 | 13.57368 | 0.7692308
CaO | 581 |  |  | C | + | FeO | = | CO |  |  | Cr | 0.1533 | 0.12 | [9 empty] | 24 |  |  | 2.769231 | 11.97178 | 13.50263 | 0.4615385
MgO | 0 |  | 320 | 212.16 |  | 282.88 |  |  |  |  | S | 0.03658 | 0.04 | [9 empty] | 25 |  |  | 2.461538 | 11.90495 | 13.43158 | 0.1538462
SiO2 | 35 |  |  |  |  | 198.0398 |  |  |  |  | Cu | 0.28472 | 0.15188 | [9 empty] | 26 |  |  | 2.153846 | 11.83812 | 13.36053
| 616 | [9 empty] | Ni | 0.15188 | 0.03226 | [9 empty] | 27 |  |  | 1.846154 | 11.77129 | 13.28947
Adición de magnesita | 0 |  | Post | 16 |  | 64 |  | 44 |  |  | Mo | 0.03226 | 0 | [9 empty] | 28 |  |  | 1.538462 | 11.70446 | 13.21842
Adición de Briquetas MgO | 200 |  | Combustión | CH4 | + | 2O2 | = | CO2 | [11 empty] | CaO | 37.56% |  | 29 |  |  | 1.230769 | 11.63762 | 13.14737
MgO | 120 |  | 147 | 144.06 |  | 576.24 | [13 empty] | FeO | 40.02% |  | 30 |  |  | 0.9230769 | 11.57079 | 13.07632
CaO | 0 |  |  |  |  | 403.4164 |  | 277.3488 | [11 empty] | SiO2 | 22.42% |  | 31 |  |  | 0.6153846 | 11.50396 | 13.00526
| -120 | [18 empty] | MgO sat | 15% |  | 32 |  |  | 0.3076923 | 11.43713 | 12.93421
Contenido de Mn en Chatarra | 180.54 |  |  | 62 |  | 80 |  | 142 | [14 empty] | 33 |  |  | 0 | 11.3703 | 12.86316
MnO en escoria | 172.7546 |  | Oxidación P | 2P | + | 5O | = | P2O5 | [14 empty] | 34 |  |  |  | 11.30347 | 12.79211
Mn en el Acero | 23.1 | 0.07665% |  | 2.4486 |  | 1.89569 |  | 3.36485 | [14 empty] | 35 |  |  |  | 11.23663 | 12.72105
S(Tierra) en el Acero | 4.96 | 0.01646% |  |  |  | 1.327142 | [16 empty] | 36 |  |  |  | 11.1698 | 12.65
P en el Acero | 0.97944 | 0.00325% | [20 empty] | 37 |  |  |  | 11.10297 | 12.57895
|  |  |  | 55 |  | 16 |  | 71 | [14 empty] | 38 |  |  |  | 11.03614 | 12.50789
|  |  | OxidacIón Mn | Mn | + | O | = | MnO | [14 empty] | 39 |  |  |  | 10.96931 | 12.43684
|  |  |  | 157.44 |  | 38.93062 |  | 172.7546 | [14 empty] | 40 |  |  |  | 10.90248 | 12.36579
[6 empty] | 27.2547 | [16 empty] | 41 |  |  |  | 10.83564 | 12.29474
[23 empty] | 42 |  |  |  | 10.76881 | 12.22368
|  |  |  | 28 |  | 32 |  | 60 | [14 empty] | 43 |  |  |  | 10.70198 | 12.15263
|  |  | OxidacIón Si | Si | + | 2O | = | SiO2 | [14 empty] | 44 |  |  |  | 10.63515 | 12.08158
|  |  |  | 39.6 |  | 38.46857 |  | 72.12857 | [14 empty] | 45 |  |  |  | 10.56832 | 12.01053
[6 empty] | 26.93123 | [16 empty] | 46 |  |  |  | 10.50149 | 11.93947
[23 empty] | 47 |  |  |  | 10.43465 | 11.86842
|  |  |  | 54 |  | 48 |  | 102 | [14 empty] | 48 |  |  |  | 10.36782 | 11.79737
|  |  | OxidacIón Al | 2Al | + | 3O | = | Al2O3 | [14 empty] | 49 |  |  |  | 10.30099 | 11.72632
|  |  |  | 33 |  | 24.93333 |  | 52.98333 | [14 empty] | 50 |  |  |  | 10.23416 | 11.65526
[6 empty] | 17.45543 | [16 empty] | 51 |  |  |  | 10.16733 | 11.58421
[23 empty] | 52 |  |  |  | 10.1005 | 11.51316
[23 empty] | 53 |  |  |  | 10.03366 | 11.44211
[23 empty] | 54 |  |  |  | 9.966832 | 11.37105
[23 empty] | 55 |  |  |  | 9.9 | 11.3
[23 empty] | 28.97137 | [8 empty] | 5.569469
Tipo de Chatarra | Tierra | Fe metal | CaO | MgO | Al2O3 | SiO2 | MnO | P2O5 | FeO | S | PPC
LIVIANA | 897.6 | 251.328 | 92.18352 | 17.41344 | 32.04432 | 109.77648 | 7.89888 | 4.39824 | 179.52 | 0 | 0
COMPACTADA | 86.13 | 24.1164 | 8.845551 | 1.670922 | 3.074841 | 10.533699 | 0.757944 | 0.422037 | 17.226 | 0 | 0
CIZALLADA | 1690.92 | 473.4576 | 173.657484 | 32.803848 | 60.365844 | 206.799516 | 14.880096 | 8.285508 | 338.184 | 0 | 0
OXICORTE | 0 | 0 | 0 | 0 | 0 | 0 | 0 | 0 | 0 | 0 | 0
CHATARRA TIPO A | 0 | 0 | 0 | 0 | 0 | 0 | 0 | 0 | 0 | 0 | 0
CHATARRA TIPO AG | 340.56 | 0 | 50.777496 | 13.179672 | 20.94444 | 92.700432 | 5.517072 | 0.544896 | 35.24796 | 0 | 0
CHATARRA TIPO B | 0 | 0 | 0 | 0 | 0 | 0 | 0 | 0 | 0 | 0 | 0
CHATARRA TIPO C | 76.56 | 0 | 11.415096 | 2.962872 | 4.70844 | 20.839632 | 1.240272 | 0.122496 | 7.92396 | 0 | 0
IMPORTADA SHEADER | 0 | 0 | 0 | 0 | 0 | 0 | 0 | 0 | 0 | 0 | 0
ARRABIO SOLIDO | 0 | 0 | 0 | 0 | 0 | 0 | 0 | 0 | 0 | 0 | 0
PESADA | 0 | 0 | 0 | 0 | 0 | 0 | 0 | 0 | 0 | 0 | 0
Total tierra | 3091.77 | 748.902 | 336.879147 | 68.030754 | 121.137885 | 440.649759 | 30.294264 | 13.773177 | 578.10192 | 0 | 0
Analisis de tierra | BOX1 | BOX2 | BOX3 | BOX4 | BOX5 |  | BOX 1 (HARSCO) |  |  |  |  | BOX 2 (CIZALLA) |  |  |  | BOX 5 (DIRECTA)
Componente | HARSCO | Cizallada | Oxicorte | Fragmentada | Liviana
Compactada
Fe metal |  | 28 | 28 | 20 | 28
CaO | 14.91 | 10.27 | 10.27 | 14.1 | 10.27
MgO | 3.87 | 1.94 | 1.94 | 3.12 | 1.94
Al2O3 | 6.15 | 3.57 | 3.57 | 6 | 3.57
SiO2 | 27.22 | 12.23 | 12.23 | 22.3 | 12.23
MnO | 1.62 | 0.88 | 0.88 | 0.97 | 0.88
P2O5 | 0.16 | 0.49 | 0.49 | 0.71 | 0.49
FeO | 10.35 | 20 | 20 | 10.9 | 20
S
P/C | [6 empty] | BOX 3 (COMPACTADA Y OXICORTE) |  |  |  |  | BOX 4 (FRAGMENTADA)
|  | %Mix |  | 34
Consumo Liviana | 6.84 | 17% | 5.95 | 2.023
Consumo Pesada | 2.088 | 5.8% | 2.03 | 0.6902
Consumo Oxicorte | 2.664 | 0% | 0 | 0
Consumo Cizalla | 14.04 | 42.7% | 14.945 | 5.0813
Consumo Fragmentada (Imp.) | 7.2 | 25.8% | 9.03 | 3.0702
Consumo Compactada | 2.52 | 8.7% | 3.045 | 1.0353
CONSUMO - ARRABIO | 0 | 0% | 0 | 0
CONSUMO - Tipo A | 0.468 | 0% | 0 | 0
CONSUMO - Tipo AG/AP | 0 | 0% |  | 0
CONSUMO - Tipo B | 0.108 | 0% |  | 0
SUB TOTAL | 35.928 |  | 35
|  | liva | 3222.42 | 0.03367619
|  | pesa | 26770.382 | 0.2797663
|  | compaq | 1584.365 | 0.01655755
|  |  | 31577.167 | 0.33
Note on A26: Cal cálcica sider: 80%CaO Cal cálcica Imp: 85% CaO
Note on A27: Cal dolomitica sider: 58% CaO y 23% MgO Cal cálcica Importada: 55% CaO y 32% MgO
Note on D38: RPAREDES: Oxidación del 30% P
Note on D43: RPAREDES: OXIDACIÓN DEL 85% del Mn
L
MW + L
C2S
+
L
C2S
+
MW
+
L

## Hoja1
34 | 28 | 21:00 | 2.94 | 0:40 | 0.9117647
34 | 28 | 21:40 | 5.94000014
34 | 31 | 22:20 | 5.94000028
34 | 31 | 23:00 | 5.94000042
34 | 31 | 23:40 | 5.94000056
34 | 31 | 24:20 | 5.9400007
34 | 31 | 25:00 | 5.94000084
34 | 31 | 25:40 | 5.94000098
34 | 31 | 26:20 | 5.94000112
34 | 31 | 27:00 | 5.94000126
34 | 31 | 27:40 | 5.9400014
34 | 31 | 28:20 | 5.94000154
34 | 31 | 29:00 | 5.94000168
34 | 31 | 29:40 | 5.94000182
34 | 31 | 30:20 | 5.94000196
34 | 31 | 31:00 | 5.9400021
34 | 31 | 31:40 | 5.94000224
34 | 31 | 32:20 | 5.94000238
34 | 31 | 33:00 | 5.94000252
34 | 31 | 33:40 | 5.94000266
34 | 31 | 34:20 | 5.9400028
34 | 31 | 35:00 | 5.94000294
34 | 31 | 35:40 | 5.94000308
34 | 31 | 36:20 | 5.94000322
34 | 31 | 37:00 | 5.94000336
34 | 31 | 37:40 | 5.9400035
34 | 31 | 38:20 | 5.94000364
34 | 31 | 39:00 | 5.94000378
34 | 31 | 39:40 | 5.94000392
34 | 31 | 40:20 | 5.94000406
34 | 31 | 41:00 | 5.9400042
31 | 31 | 41:40 | 3.20471021
31 | 31 | 42:20 | 0.4694162
| 1017 | 33

## Mix tentativo
Tipo de Chatarra | Carga | Metalico | No Metal | Rendimiento | % No metal | Precio | %Mix | Densidad (t/m3) | Volumen (m3) | Volumen 1° | Peso 1° | Volumen 2° | Peso 2° | Volumen 3° | Peso 3° | Volumen 4° | Peso 4° | Necesidad | 29000
RIELES | 0 | 0 | 0 | 95% | 5% |  |  | 1.3 | 0 |  | 0 | 0 | 0 |  | 0 |  | 0 | 0 | 981.0539
LINGOTERAS | 0 | 0 | 0 | 94% | 6% | 175 |  | 1 | 0 |  | 0 | 0 | 0 |  | 0 |  | 0 | 0
LIVIANA | 16.5 | 14.52 | 1.98 | 88% | 12% | 213.7 | 50% | 0.35 | 47.14286 | 17 | 5.95 | 11 | 3.85 | 11 | 3.85 | 8.142857 | 2.85 | 16187.39
TUBERIA | 7.92 | 7.7616 | 0.1584 | 98% | 2% | 175 | 24% | 1.1 | 7.2 | 2.7 | 2.97 | 2.7 | 2.97 | 1.8 | 1.98 |  | 0 | 7769.947
CHATARRA HARSCO | 0.66 | 0.462 | 0.198 | 70% | 30% | 58.9 | 2% | 1 | 0.66 | 0 | 0 |  | 0 |  | 0 |  | 0 | 647.4956
IMPORTADA SHEADER | 5.94 | 5.5242 | 0.4158 | 93% | 7% | 232.6 | 18% | 1 | 5.94 | 3 | 3 | 2.94 | 2.94 |  | 0 |  | 0 | 5827.46
ARRABIO SOLIDO | 0 | 0 | 0 | 95% | 5% | 315 |  | 4 | 0 | 0 | 0 | 0 | 0 |  | 0 |  | 0 | 0
PESADA | 1.98 | 1.7424 | 0.2376 | 88% | 12% | 214.8 | 6% | 0.65 | 3.046154 | 3 | 1.95 | 0.04615385 | 0.03 |  | 0 |  | 0 | 1942.487
| 33 | [5 empty] | 100% | 0.678 | 63.98901 | 25.7 | 13.87 | 16.68615 | 9.79 | 12.8 | 5.83 | 8.142857 | 2.85 | 32374.78
Total | 33 | 30.0102 | 2.9898 |  | Costo MP | 228.6151 |  |  | Cesta | 26.6 |  | 26.6 |  | 26.6 |  | 26.6
[5 empty] | Operacio | 130 |  | 17.0856 | Volumen restante |  |  | 25.80429 |  | 21.71 |  | 16.78286
[5 empty] | C.T. | 358.6151 |  |  | Volumen Ocupado |  | 2.695714 |  | 4.094286 |  | 4.927143 |  | Nacion | 26547.32
|  | 29.560047 | palanqu | 98.5% | [14 empty] | 334000
Hoot Heel | 5 | t | Rend | 90.94%
VOLUMEN UTIL HORNO | 30 | m3 | Aceria | 89.58%
VOLUMEN UTIL CESTA | 28 | m3
Rendimiento | 87% | %
Note on I9: rparedes: densidad normal 0.6, 075 considerando los tubos de gas que se quiere importar